## 2023年5月湛江市预拌混凝土生产企业“双随机、一公开”检查情
2023年5月湛江市预拌混凝土生产企业“双随机、一公开”检查情况汇总表
序号 | 检查时间 | 所属区域 | 检查单位 | 存在问题 | 备注
1 | 2023-05-24 | 霞山 | 广东建龙混凝土有限公司 | 试验室仪器设备配置缺游离氧化钙测定仪器。
2 | 2023-05-24 |  | 广东建武混凝土有限公司 | 1.技术人员配置不足，工程序列中级职称以上人员缺1人； 2.未获得绿色生产星级评价； 3.未健全合同管理制度； 4.质量体系文件、生产管理制度、试验室各项管理制度不完善；相关标准、规范、规程未能及时更新；部分试验仪器设备未提供检定证书； 5.原材料采购、原材料管理、混凝土配合比管理、配料生产、出厂检验均无相关记录资料；混凝土标准养护室的室温、湿度等环境条件不符合规范要求；源头治超治理无相关记录； 6.生产检验记录不完善；只有混凝土配合比设计、通知单和调整单，混凝土坍落度测试记录和原材料送检测机构检验报告，其他17项全部缺失； 7.碎石样品找不到相应级配,不符合规范要求。
3 | 2023-05-25 | 经开 | 湛江华德力混凝土有限公司 | 1.技术人员配置不足，工程序列中级职称以上人员缺2人；技术装备配置不足，缺混凝土运输车3台； 2.未获得绿色生产星级评价； 3.标准规范不齐全，缺少《预拌混凝土生产质量管理技术规程》DBJ/T 15-74-2021、《混凝土结构工程施工质量验收规范》GB 50204-2015、《水泥标准稠度用水量、凝结时间、安定性检验方法》GB/T 1346-2011、《聚羧酸系高性能减水剂》JG/T 223-2017等4本规范；部分试验仪器未校准，如雷氏夹、负压筛、电子秤等等； 4.检验项目不齐全（如机制砂未做石粉检测）送检批次不足；原材料使用去向数量未有记录，没有检验台账； 5.生产检验记录不完善，未提供原料检验台账；水泥检验记录与报告不一致；未提供混凝土强度统计分析、评定记录；未提供搅拌车运输、泵车泵送记录； 6.砂子细度模数分属中砂，颗粒级配超出规定范围。
4 | 2023-05-26 | 麻章 | 湛江市恒业混凝土有限公司 | 1.试验仪器设备缺9台仪器，如雷氏夹、雷氏夹膨胀值测定仪、秒表、PH测定仪、压力泌水仪、贯入阻力仪、混凝土拌合物含气量测定仪、混凝土振动台、混凝土抗渗仪； 2.未建立检验项目台账、检验项目不齐，封存样留置不规范。
5 | 2023-05-26 |  | 湛江市锦华鑫市政公用工程有限公司 | 1.未提供混凝土强度评定相关记录； 2.生产检验记录不完善。