## 2023年8月湛江市预拌混凝土生产企业“双随机、一公开”检查情
2023年湛江市预拌混凝土生产企业“双随机、一公开”检查情况汇总表（8月份第一批）
序号 | 检查时间 | 所属区域 | 检查单位 | 存在问题 | 备注
1 | 2023-08-16 | 雷州 | 雷州市仕礼混凝土有限公司 | 1.部分试验仪器未校准,如混凝土抗渗仪等；所有试验仪器设备未见使用记录； 2.生产检验记录不完善，未见原材料送检机构检测报告。
2 | 2023-08-16 |  | 雷州市宏利混凝土有限公司 | 1.技术人员配置不足，工程序列中级职称以上人员缺1人，未见中级职称人员社保证明； 2.质量体系文件不完善，未见《质量管理手册》配置的第三层次文件； 3.生产管理制度不完善，未见生产过程质量控制制度和产品质量文件审核签发制度； 4.标准规范不齐全，缺少《<预拌混凝土绿色生产及管理技术管理技术规程>广东省实施细则》DBJ/T 15-117-2016、《预拌混凝土生产质量管理技术规程》DBJ/T 15-74-2021、《预拌混凝土用机制砂应用技术规程》DBJ/T 15-119-2016等3本规范；未按要求配置试验室仪器设备，如压力泌水仪等；部分试验仪器未校准,如万分之一天平、游离氧化钙测定仪、氯离子测定仪、混凝土拌合物测定仪等等； 5.生产检验记录不完善，未见混凝土生产（电脑）记录；未见混凝土出厂强度检验记录及强度的统计分析、评定记录；未见混凝土耐久性抗渗检验记录；未见搅拌车运输、泵车泵送记录；未见计量复零设定和抽检、记录；混凝土配合比设计计算书不齐全； 6.源头治超治理方面，未建立初步监控设备，未与属地交通部门系统联网。
1.技术人员配置不足，工程序列中级职称以上人员缺2人；技术装备配置不足，缺混凝土运输车3台； 2.未获得绿色生产星级评价； 3.标准规范不齐全，缺少《预拌混凝土生产质量管理技术规程》DBJ/T 15-74-2021、《混凝土结构工程施工质量验收规范》GB 50204-2015、《水泥标准稠度用水量、凝结时间、安定性检验方法》GB/T 1346-2011、《聚羧酸系高性能减水剂》JG/T 223-2017等4本规范；部分试验仪器未校准，如雷氏夹、负压筛、电子秤等等； 4.检验项目不齐全（如机制砂未做石粉检测）送检批次不足；原材料使用去向数量未有记录，没有检验台账； 5.生产检验记录不完善，未提供原料检验台账；水泥检验记录与报告不一致；未提供混凝土强度统计分析、评定记录；未提供搅拌车运输、泵车泵送记录； 6.砂子细度模数分属中砂，颗粒级配超出规定范围。
3 | 2023-08-17 |  | 雷州市润东混凝土有限公司 | 1.技术人员配置不足，工程序列中级职称以上人员缺1人； 2.未获得绿色生产星级评价； 3.源头治超治理方面，未建立初步监控设备，未与属地交通部门系统联网。
4 | 2023-08-17 |  | 湛江市旺达混凝土有限公司 | 1.技术装备配置不足，未按资质要求配备2台混凝土输送泵车； 2.未按要求配置仪器设备，如马弗炉、游离氧化钙测定仪器、贯入阻力仪、混凝土拌合物含气量测定仪等等。
5 | 2023-08-18 |  | 雷州市集大混凝土有限公司 | 1.技术人员配置不足，工程序列中级职称以上人员缺1人； 2.未获得绿色生产星级评价； 3.源头治超治理方面，未建立初步监控设备，未与属地交通部门系统联网。
6 | 2023-08-18 |  | 雷州市富锦混凝土有限公司 | 1.技术人员配置不足，工程序列中级职称以上人员缺3人；技术装备配置不足，未按资质要求配备2台混凝土输送泵车； 2.未按要求配置试验室仪器设备，如PH测定仪等；部分试验仪器未校准,如游离氧化钙测定仪、氯离子测定仪、混凝土拌合物测定仪等等。