## 低喹啉不溶物原料焦油生产改质沥青的工艺研究及产业化成果登记公示
成果名称： | 低喹啉不溶物原料焦油生产改质沥青的工艺研究及产业化
登记日期： | 2024-12-04
完成单位： | 宝钢化工湛江有限公司
完成人员： | 方自玉,李土新,赵龙,余建帅,郑日云,郝永强,房嘉乐
研究起止日期： | 2021-09-01至2024-08-31
主要应用行业： | 制造业
高新技术领域： | 新材料
评价单位： | 湛江市科学技术局
评价日期： | 2024-09-25
成果简介： | 1、完成研发新产品1项：改质沥青，产品指标:软化点:105~112℃、Ti:26~32wt%、Qi:6-12wt%,β-树脂含量:218%、结焦值:256%、灰分:≤0.30wt%、水分:≤4.0wt%。 2、通过本项目研究了一种生产改质沥青的装置,及利用其生产改质沥青的工艺;装置包括原料进料管、中温沥青塔、中温沥青循环槽、中温沥青循环输送泵、热炉、1#反应釜、1#沥青循环输送泵、1#加热炉、2#反应釜、2#沥青循环输送泵、2#加热炉、闪蒸槽、改质沥青循环输送泵，原料通过原料进料管依次进入中温沥青塔、1#反应釜、2#反应釜及闪蒸槽内反应，并经过中温沥青循环管线、1#反应釜沥青循环管、2#反应釜沥青循环管及改质沥青回配管线实现循环，实现改质沥青的回配，可以增加改质生产前端B树脂及a树脂的含量，更加有利于聚合反应的进行，从而提升最终改质沥青的次生QI含量。 3、本项目研究的创新技术是可以在不提升系统温度的情况下，通过改质沥青的回配，增加改质生产前端β树脂及α树脂的含量，更加有利于聚合反应的进行，从而提升最终改质沥青的次生QI含量； 4、从闪蒸槽输送一部分改质沥青可以根据生产需要回配到到沥青塔、1#反应釜、2#反应釜，沥青塔增加中温沥青循环槽，可有效提高沥青热聚合时间，中温沥青塔、1#反应釜、2#反应釜采用反应釜外循环加热的方式，可减少反应釜结焦，软化点的调整采用闪蒸槽在负压状态下进行闪蒸调整。 5、经过聚合反应后的改质沥青，其分子的整体缩聚程度较高，提升生产前端的沥青β树脂及α树脂的含量，有利于沥青进一步的聚合反应。